## Лист1
R - сплав/металл коррозионно устойчив к химической среде при указанной температуре.
X - сплав/металл не рекомендуется для использования с химической средой, указанной в левой колонке.
N.A. - нет данных о совместном применении сплава/металла и химического соединения.
| Алюминиевая бронза |  |  | Латунь (a) |  |  | Медь |  |  | Медь-Никель 90/10 сплав (b) |  |  | Пушечная бронза и бронза (c)
Температура, °C | 20° | 60° | 100° | 20° | 60° | 100° | 20° | 60° | 100° | 20° | 60° | 100° | 20° | 60° | 100°
Ацетальдегид (уксусный альдегид) | R | R | R | R | R | R | R | R | R | R | R | R | R | R | R
Уксусная кислота (10%) | R | R | R | X | X | X | R | R | R | R | R | R | R | R | R
Acetic acid (glac./anh.) | R | R | R | X | X | X | R | R | R | R | R | X | R | R | R
Уксусный ангидрид | R | R | R | X | X | X | R | R | R | R | R | R | R | R | X
Ацетоуксусный эфир | R | R | R | R (82) | X | X | R | R | R | R | R | R | R | R | R
Ацетон | R | R | R | R | R | R | R | R | R | R | R | R | R | R | R
Прочие кетоны | R | R | R | R | R | R | R | R | R | R | R | R | R | R | R
Ацетонитрил | R (36) | X | X | X | X | X | R (36) | X | X | R (36) | X | X | R (36) | X | X
Ацетилен | X | X | X | R | R | R (82) | X | X | X | X | X | X | X | X | X
Ацетилсалициловая кислота | R | R | R | N.A. | N.A. | N.A. | R (36) | X | X | R | R | R | R | R | R
Пары кислот | R (2) | R (2) | R (2) | X | X | X | R (2) | R (2) | R (2) | R (2) | R (2) | R (2) | X | X | X
Алкоголь | R | R | R | R | R | R | R | R | R | R | R | R | R | R | R
Алифатические эфиры | R | R | R | R | R | R | R | R | R | R | R | R | R | R | R
Алкил хлориды | N.A. | N.A. | N.A. | X | X | X | R | R | R | R | R | R | R | R | R
Квасцы | R | R | R | X | X | X | R | R | R | R | R | R | R | R | R
Хлорид алюминия | R (20) | R (20) | X | X | X | X | R | R | R | R | R | X | R | R | R
Сульфат алюминия | R | R | R | R (119) | R (119) | X | R (119) | R (20, 119) | R (20, 119) | R | R | R | R (119) | R (119) | R (119)
Аммиак безводный | R | R | R | X | X | X | R | R | R (83) | R | R | R | R | R | R
Аммиак водный | X | X | X | X | X | X | X | X | X | X | X | X | X | X | X
Хлористый аммоний (нашатырный спирт) | X | X | X | X | X | X | X | X | X | X | X | X | X | X | X
Амил-ацетат | R | R | R | X | X | X | R | R | R | R | R | R | R | R | R
Анилин | X | X | X | X | X | X | X | X | X | X | X | X | X | X | X
Трихлорид сурьмы | N.A. | N.A. | N.A. | X | X | X | N.A. | N.A. | N.A. | N.A. | N.A. | N.A. | R | X | X
Царская водка | X | X | X | X | X | X | X | X | X | X | X | X | X | X | X
Ароматические растворители | R | R | R | R | R | R | R | R | R | R | R | R | R | R | R
Аскорбиновая кислота | X | X | X | X | X | X | X | X | X | X | X | X | X | X | X
Пиво | R | R | R | R | R | R | R | R | R | R | R | R | R | R | R
Бензальдегид | R | R | R | N.A. | N.A. | N.A. | R | R | R | R | R | R | R | R | R
Бензол чистый | R | R | R | R | R | R | R | R | R | R | R | R | R | R | R
Бензойная кислота | R | R | R | R | R | R | X | X | X | R | R | R | X | X | X
Пероксид бензоила | N.A. | N.A. | N.A. | N.A. | N.A. | N.A. | N.A. | N.A. | N.A. | N.A. | N.A. | N.A. | N.A. | N.A. | N.A.
Борная кислота | R | R | R | R | R | R | R | R | R | R | R | R | R | R | R
Рассолы насыщенные | R | R | R | X | X | X | R | R | R (20) | R | R | R | R | R | X
Растворы бромидов | R | R | R | X | X | X | R | R | X | R | R | R | R | R | X
Бром | R (20) | X | X | X | X | X | X | X | X | R (11) | R (11) | R (11) | X | X | X
Бром жидкий | R | X | X | R | X | X | R | X | X | R | X | X | R | X | X
Бромная вода | R | X | X | R | X | X | X | X | X | X | X | X | X | X | X
Бутилацетат | R | R | R | R | R | R | R | R | R | R | R | R | R | R | R
Кальция хлорид | R | R | R | X | X | X | R | R | R | R | R | R | R | R | R
Сероуглерод | R | X | X | R | R | R | R | R | R | R | R | X | R | R | R
Угольная кислота | R | R | R | X | X | X | X | X | X | R | R | R | X | X | X
Четырёххлористый углерод (тетрахлорметан) | R | R | R | R | R | R | R | R | R | R | R | R | R | R | R
Каустическая сода и поташ (углекислый калий) | R | X | X | X | X | X | R | R | R | R | R | X | R | R | R
Целлюлоза цветная | R | R | R | R | R | R | R | R | R | R | R | R | R | R | R
Хлораты натрия, калия, бария | R | R | R | X | X | X | R | R | R | R | R | X | R | R | R
Хлор сухой | R | R | R | R | R | R | R | R | R | R | R | R | R | R | R
Хлор влажный | X | X | X | X | X | X | X | X | X | X | X | X | X | X | X
Хлориды натрия, калия, магния | R | R | R | X | X | X | R | R | R (20) | R | R | R | R | R | R
Монохлоруксусная кислота | N.A. | N.A. | N.A. | X | X | X | N.A. | N.A. | N.A. | N.A. | N.A. | N.A. | N.A. | N.A. | N.A.
Хлорбензол | R | R | R | N.A. | N.A. | N.A. | N.A. | N.A. | N.A. | R | R | R | R | R | R
Хлороформ | R | R | R | R | R | R | R | R | R | R | R | R | R | R | R
Хлорсульфоновая кислота | R (20) | R (20) | R (20) | N.A. | N.A. | N.A. | X | X | X | R | R | R | X | X | X
Хромовая кислота (80%) | X | X | X | X | X | X | X | X | X | X | X | X | X | X | X
Лимонная кислота | R | R | R | X | X | X | R | R | R | R | R | R | R | R | R
Меди соли | R | R | R | X | X | X | X | X | X | R | X | X | R | R | R
Крезиловая кислота (50%) | R | R | R | X | X | X | R | R | R | R | R | X | R | R | R
Циклогексан | R | R | R | R | R | R | R | R | R | R | R | R | R | R | R
Моющие средства синтетические | N.A. | N.A. | N.A. | R | R | R | R | R | R | R | R | R | R | R | R
Эмульгаторы любых концентраций | R | R | R | N.A. | N.A. | N.A. | R | R | R | R | R | R | N.A. | N.A. | N.A.
Эфиры сложные | R | R | R | R | R | R | R | R | R | R | R | R | R | R | R
Эфиры | R | R | R | R | R | R | R | R | R | R | R | R | R | R | R
Жирные кислоты (>C6) | R | R | R | X | X | X | R | R | R | R | R | R | R | R | R
Оксид-хлорид железа | X | X | X | X | X | X | X | X | X | X | X | X | X | X | X
Гептагидрат сульфата железа | R (20) | R (20) | R (20) | X | X | X | X | X | X | R | X | X | X | X | X
Фторированные хладагенты | R | R | R | R | R | R | R | R | R | R | R | R | R | R | R
Фтор, сухой | R | R | R (11) | X | X | X | R | R | R | R | R | R | R | R | R
Фтор влажный | X | X | X | X | X | X | X | X | X | X | X | X | X | X | X
Кремнефтористо-водородная кислота | X | X | X | X | X | X | X | X | X | X | X | X | X | X | X
Формальдегид(40%) | R | R | R | R | X | X | R | R | R | R | R | R | R | R | R
Муравьиная кислота | R | R | R | N.A. | N.A. | N.A. | R | R | R | R | R | R | R | R | R
Фруктовые соки | R | R | R | X | X | X | R | R | R | R | R | R | R | R | R
Желатин | R | R | R | R | R | R | R | R | R | R | R | R | R | R | R
Глицерин | R | R | R | R | R | R | R | R | R | R | R | R | R | R | R
Гликоли | R | R | R | R | R | R | R | R | R | R | R | R | R | R | R
Этиленгликоль | R | X | X | R | X | X | R | R | R | R (175) | R (175) | R (175) | R | R | R
Гликолевая кислота | R (36) | X | X | R (36) | X | X | R (36) | X | X | R (36) | X | X | R (36) | X | X
Hexamethylene diamine | X | X | X | X | X | X | X | X | X | X | X | X | X | X | X
Гексамин | X | X | X | X | X | X | X | X | X | X | X | X | X | X | X
Гидразин | X | X | X | X | X | X | X | X | X | X | X | X | X | X | X
Бромисто-водородная кислота (50%) | X | X | X | X | X | X | X | X | X | X | X | X | X | X | X
Соляная (хлористо-водородная) кислота (10%) | R | X | X | X | X | X | X | X | X | R | X | X | X | X | X
Соляная (хлористо-водородная) кислота (конц.) | R (62) | X | X | X | X | X | X | X | X | X | X | X | X | X | X
Синильная кислота | R (20) | R (20) | R (20) | X | X | X | X | X | X | X | X | X | X | X | X
Фтористоводородная (плавиковая) кислота (40%) | R (62) | X | X | X | X | X | X | X | X | X | X | X | X | X | X
Фтористоводородная (плавиковая) кислота (75%) | R (62) | X | X | X | X | X | X | X | X | X | X | X | X | X | X
Пероксид водорода (30%) | X | X | X | X | X | X | X | X | X | R | X | X | X | X | X
Пероксид водорода (30-90%) | X | X | X | X | X | X | X | X | X | X | X | X | X | X | X
Сероводород | R (11) | R | R | R (11) | R | R | R (11) | R | R | R (11) | R (11) | R (11) | R (11) | R | R
Гипохлорит | R | X | X | X | X | X | X | X | X | X | X | X | X | X | X
Гипохлорит (Na 12-14%) | R | R | R | R | R | R | R | R | R | X | X | X | X | X | X
Изобутилацетат | R | R | X | X | X | X | R | R | X | R | R | R | R | R | R
Молочная (a-оксипропионовая) кислота (90%) | N.A. | N.A. | N.A. | X | X | X | X | X | X | R | R | X | R (4) | R (4) | X
Ацетат свинца | X | X | X | X | X | X | X | X | X | R | R | X | X | X | X
Перхлорат свинца | R | R | R | R | R | R | R | R | R | X | X | X | X | X | X
Известь (CaO) | N.A. | N.A. | N.A. | N.A. | N.A. | N.A. | R | R | R | R | R | R | R | R | R
Малеиновая кислота | R | X | X | R | X | X | R (60) | R (60) | X | R | R | X | N.A. | N.A. | N.A.
Манганат калия | R | R | R | X | X | X | X | X | X | X | X | X | R (60) | R (60) | X
Пищевые соки | X | X | X | X | X | X | X | X | X | N.A. | N.A. | N.A. | X | X | X
Дихлорид ртути, сулема | X | X | X | X | X | X | X | X | X | X | X | X | X | X | X
Ртуть | R | R | R | R | R | R | R | R | R | X | X | X | X | X | X
Метанол | R | R | R | R (82) | R (82) | R (82) | R | R | R | R | R | R | R | R | R
Метиленхлорид | R | R | X | X | X | X | X | X | X | R | R | R | R | R | R
Молоко и молочные продукты | R | R | R | X | X | X | R | R | R | R | R |  | R | R | R
Влажный воздух | R (30) | R (30) | R (30) | R (30) | R | X | R (30) | R | R | R | R | R | R | R | R
Меласса, черная патока | X | X | X | X | X | X | X | X | X | R | R | R | R (30) | R | R
Моноэтаноламин | R | R | R | R | R | R | R | R | R | X | X | X | X | X | X
Нефть сырая | N.A. | N.A. | N.A. | N.A. | N.A. | N.A. | R | R | R | R | R | R | R | R | R
Нафталин | N.A. | N.A. | N.A. | X | X | X | X | X | X | R | R | R | N.A. | N.A. | N.A.
Никеля соли | R (73) | R (73) | R (73) | X | X | X | X | X | X | R | R | R | R | R | R
Нитраты натрия, калия, аммиака | X | X | X | X | X | X | X | X | X | R (73) | R (73) | X | X | X | X
Азотная кислота (<25%) | X | X | X | X | X | X | X | X | X | X | X | X | X | X | X
Азотная кислота (50%) | X | X | X | X | X | X | X | X | X | X | X | X | X | X | X
Азотная кислота (90%) | X | X | X | X | X | X | X | X | X | X | X | X | X | X | X
Азотная кислота дымящая | R | R | R | R | R | R | R | R | R | X | X | X | X | X | X
Нитрит натрия | R | R | R | R | R | R | R | R | R | R | R | R | R | R | R
Нитробензол | R | X | X | R | X | X | R | X | X | R | R | R | R | R | R
Масло дизельное | R | R | R | R | R | R | R | R | R | R | X | X | R | X | X
Масла эфирные | R | R | X | R | R | X | R | R | X | R | R | R | R | R | R
Масла смазочные и ароматические | R | R | R | R | R | R | R | R | R | R | R | X | R | R | X
Масла минеральные | R | R | R | R | R | R | R | R | R | R | R | R | R | R | R
Масла растительные и животные | R | R | R | N.A. | N.A. | N.A. | R | R | R | R | R | R | R | R | R
Щавелевая кислота | N.A. | N.A. | N.A. | N.A. | N.A. | N.A. | N.A. | N.A. | N.A. | R | R | R | R | R | R
Озон | R | R | R | R | R | R | R | R | R | N.A. | N.A. | N.A. | N.A. | N.A. | N.A.
Твердый парафин | X | X | X | N.A. | N.A. | N.A. | X | X | X | R | R | R | R | R | R
Хлорная кислота | R | R | R | R | R | R | R | R | R | X | X | X | X | X | X
Уайт-спирит | R | R | R | R | R | R | R | R | R | R | R | R | R | R | R
Фенол (карболовая кислота) | R | R | R | X | X | X | R | R | R | R | R | R | R | R | R
Ортофосфорная (фосфорная) кислота (20%) | R | R | R | X | X | X | X | X | X | R | R | X | X | X | X
Ортофосфорная (фосфорная) кислота (50%) | R | R | R | X | X | X | X | X | X | R | R | X | X | X | X
Ортофосфорная (фосфорная) кислота (95%) | R (11) | R (11) | R (11) | X | X | X | X | X | X | R | X | X | X | X | X
Фосфора хлорид | N.A. | N.A. | N.A. | X | X | X | X | X | X | R | X | X | X | X | X
Фосфора пентоксид | R | R | R | N.A. | N.A. | N.A. | R | R | R | N.A. | N.A. | N.A. | X | X | X
Фталевая кислота | X | X | X | X | X | X | X | X | X | R | R | R | R | R | R
Пикриновая кислота | N.A. | N.A. | N.A. | X | X | X | X | X | X | R | R | R | R | R | R
Пиридин | N.A. | N.A. | N.A. | N.A. | N.A. | N.A. | N.A. | N.A. | N.A. | N.A. | N.A. | N.A. | X | X | X
Салициловый альдегид | R | R | R | R (62) | R | R | R | R | R | N.A. | N.A. | N.A. | N.A. | N.A. | N.A.
Морская вода | R | R | R | N.A. | N.A. | N.A. | R | R | R | R | R | R | R | R | R
Кремниевая кислота | R | R | R | R | R | R | R | R | R | X | X | X | N.A. | N.A. | N.A.
Силиконовые жидкости | X | X | X | X | X | X | X | X | X | R | R | R | R | R | R
Нитрат серебра | R | R | R (4) | R | R | R | R | R | R | X | X | X | X | X | X
Карбонат натрия | X | X | X | X | X | X | X | X | X | R | R | R | R | R | R
Пероксид натрия | R | R | R | R | R | R | R | R | R | R | X | X | X | X | X
Силикат натрия | X | X | X | X | X | X | X | X | X | R | R | R | R | R | R
Сульфид натрия | R (11) | X | X | X | X | X | X | X | X | X | X | X | X | X | X
Тетрахлорид олова | R | R | X | N.A. | N.A. | N.A. | R | R | R | X | X | X | X | X | X
Крахмал | R | R | R | R | R | R | R | R | R | R | R | R | R | R | R
Сахарный раствор, сиропы, джемы | N.A. | N.A. | N.A. | X | X | X | X | X | X | R | R | R | R | R | R
Sulphamic acid | R | R | R | R | R | R | R | R | R | N.A. | N.A. | N.A. | X | X | X
Сульфаты натрия, калия, магния, кальция | R | R | R | X | X | X | R | R | R | R | R | R | R | R | R
Сульфиты (соли серной кислоты) | N.A. | N.A. | N.A. | N.A. | N.A. | N.A. | X | X | X | R | R | R | R | R | R
Sulphonic acid | X | X | X | X | X | X | X | X | X | N.A. | N.A. | N.A. | N.A. | N.A. | N.A.
Сера | R | R | R | R | R | R | R | R | R | X | X | X | X | X | X
Диоксид серы (сернистый газ), сухой | R | R | R | X | X | X | X | X | X | R | R | X | R | R | R
Диоксид серы (сернистый газ), влажный | R | R | R | X | X | X | R (20) | R (20) | X | X | X | X | X | X | X
Диоксид серы (сернистый газ) (96%) | R (11)b | R | R | R (11) | R | R | R (11) | R | R | R | R (20) | X | R (20) | R (20) | R (20)
Триоксид серы (серный газ) | R | R | R | X | X | X | R | R | R | R (11) | R | X | R (11) | R | R
Серная кислота (<50%) | R | R (62) | X | X | X | X | X | X | X | R | X | X | X | X | X
Серная кислота (70%) | R (62) | X | X | X | X | X | X | X | X | R | X | X | X | X | X
Серная кислота (95%) | X | X | X | X | X | X | X | X | X | R | X | X | X | X | X
Серная кислота дымящая | X | X | X | X | X | X | X | X | X | X | X | X | X | X | X
Хлорид серы | R | R | R | N.A. | N.A. | N.A. | R | R | R | X | X | X | X | X | X
Жир | R | R | R | R | R | R | R | R | R | R | R | R | N.A. | N.A. | N.A.
Дубильная кислота (10%) | R | R | R | R | R | R | R | R | R | R | R | R | R | R | R
Винная кислота | R | R | R | R | R | R | R | R | R | R | R | R | R | R | R
Трихлорэтилен | R | R | X | R | R | X | R | R | X | R | R | R | R | R | R
Мочевина (30%) | R | R | R | X | X | X | X | X | X | R | R | X | R | R | N.A.
Уксус | R (53) | R | X | X | X | X | R (53) | R | X | R | R | R | X | X | X
Вода дистиллированная | RR | R | R | R | R | R | R | R | R | R | R | R | R (53) | R | R
Вода мягкая | R | R | R | R | R | R | R | R | R | R | R | R | R | R | R
Вода жесткая | R | R | R | R | R | R | R | R | R | R | R | R | R | R | R
Увлажнители (до 5%) | N.A. | N.A. | N.A. | N.A. | N.A. | N.A. | R | R | R | R | R | R | R | R | R
Дрожжи, закваска | R | R | R | X | X | X | X | X | X | N.A. | N.A. | N.A. | R | R | R
Хлорид цинка | X | X | X | X | X | X | X | X | X | X | X | X | X | X | X
Сноски:
(a) Латунь: некоторые типы латуни имеют более низкое корозионное сопротивление, чем указано в таблице, некоторые более высокое, например алюминиевая латунь;
(b) Медно-никелевые сплавы: указано для соотношения частей в сплаве медь/никель 90/10. При соотношении 70/30 сплав может быть более устойчив к коррозии;
(c) Пушечная бронза: данные относятся только для сплавов с большим содержанием олова;
(2) Зависит от кислоты;
(4) Отличное сопротивление коррозии;
(11) Безводный;
(20) Негазированные растворы;
(30) Зависит от структуры;
(36) Более 85%;
(53) При отсутствии растворенного O2 и CO2;
(60) Может обесцветить жидкость или вещество;
(62) Зависит от типа;
(73) Не аммоний;
(82) При условии, что меди более 70%;
(83) При условии, что воды меньше, чем 150ppm;
(119) Чистый раствор;
(175) Со стабилизатором.